## Sheet1
上海政法学院教室家具清单
区域 | 设备名称 | 规格 | 数量 | 单位 | 图片 | 材质说明
115A-118C（两间） | 上下双幅推拉绿板 | 4000*2100 | 3 | 块 |  | 面板：选用优质绿板，厚度0.4mm，表面有保护膜；中间层：高密度消音七层瓦楞纸板；背板：高质电镀锌板，厚度为0.35mm； 铝合金:高强度双梯形工业用铝合金T6063-T5，表面经过香槟色氧化涂层处理，立体加强双梯形设计，壁厚1.5mm，硬度值为HRC12度。ABS工程塑料包角。具有不反光,不刺眼等功效。
| 讲台 | 1100*500*1100（桌面高1000） | 3 | 只 |  | （1）基材：采用符合国际E0级标准的环保刨花板,表面三聚氢胺饰面。具耐磨，抗刻划，耐高温，易清洁，耐酸硷等优点，甲醛释放量≤0.03mg/L， （2）封边：1.5mm厚PVC封边。采用高温封边热溶胶，经全自动封边机热压与板材粘连无丝无缝，在不同地区气温、湿度的变化中不受影响，能长期不变形、不开裂； （3）封边胶：采用高温封边热溶胶，热稳定好，抗高低温性能好； （4）五金配件：采用优质五金配件。所有五金件作防锈、防腐处理；符合QB/T 2454-1999《家具五金 抽屉导轨 要求和检验》和QB/T 2189-1995《家具五金 杯状暗铰链及其安装底座要求和检验》的要求。
| 活动课桌椅（单人位） | 桌：600*400* 760mm；椅： 400mm* 380mm* 420mm | 150 | 套 |  | 1.桌面：采用厚 18mm E1 级三聚氰胺板饰面中纤板，PP 塑料 一次性注塑成型封边（不得采用 3D 打印），板材甲醛含量 达到国家环保标准。桌面正上方中间带 1 个笔槽设计，笔 槽与桌面四周封边一体成型，不得分开，桌面四角呈圆弧 型设计，美观大方、结实耐用。桌面规格为长 600mm±2mm* 宽 400mm±2mm*厚 18mm±2mm； 2.桌脚：采用 50mm*25mm 厚椭圆钢管，使用液压一次性 抽芯弯成型，管厚≥1.2mm，不得出现焊接、褶皱和凹陷 现象； 3.桌脚拉杆：采用 40mm*20mm 厚椭圆钢管，管厚≥1.2mm； 4.桌斗：采用≥0.6mm 冷扎钢板一次性拉伸成型，冲网孔， 成型后规格为长 450mm*深 300mm*高 150mm（误差值±2mm）； 5.椅脚：采用 50mm*25mm 厚椭圆钢管，使用液压一次性 抽芯弯成型，管厚≥1.2mm，不得出现焊接、褶皱和凹陷现象； 6.椅脚拉杆：采用 20mm*40mm 厚椭圆钢管，管厚≥1.2mm； 7.座板：采用一次性中空吹塑塑料（原材料为 HDPE 高密度聚乙烯）成型，成型后规格为深 400mm*宽 380mm；设有排气孔；座板环保，硬度高，韧性强，表面耐磨、耐划伤、抗污抗老化、抗压抗冲击。坐板采用弧形加凹型设计， 符合人体工程学，表面要求有防滑结构，造型符合人体工 程学，坐感舒适。 8.靠背板：采用一次性中空吹塑塑料（原材料为 HDPE 高密度聚乙烯）成型，成型后规格为宽 405mm*高 245mm； 靠背板带手握把手设计，靠背板环保，硬度高，韧性强，表面耐磨、耐划伤、抗污抗老化、抗压抗冲击。采用弧形加凹型设计，符合人体工程学，表面要求有防滑结构，造型符合人体工程学，靠感舒适。 9.塑料胶套：采用全新 PP 塑料一体注塑成型，脚套须与桌椅脚配套，脚套使用螺丝固定，保证脚套在使用过程中不易脱落，使课桌耐磨耐用，不易磨损。 10.工艺要求：桌椅脚钢管都要求液压一次抽芯弯成型，富有流线感，不出现褶皱，所有钢件采用符合国家标准(GB13793)、(GB3092-82)的冷轧钢管，钢管焊接处采用二氧化碳保护焊接工艺，焊接表面波纹均匀，焊接处无夹渣、气孔、焊瘤，无焊丝咬边和飞溅，无脱焊、虚焊和焊空的现象，各钢件表面采用热固性粉末静电喷塑。